## Sheet1
男囚服技术参数
序号 | 品种 | 型号 | 主要技术参数
|  |  | 材 料 名 称 | 规 格 | 备 注 | 款式要求
1 | 春秋服（男） | 特号、1号、2号、3号、4号 | 灰蓝线府绸 | T/C 65/35，纱支42/2×21 密度84×64
|  |  | 白色涤棉平布 | T/C 80/20，纱支30×30 密度 68×68 | 袋布、腰里。可用面料、可搭配
|  |  | 粘合衬 | PE30S×30S\\21S×21S (无纺) 幅宽：0.9m | 领面、腰里
|  |  | 灰蓝线府绸标志布 | T/C 65/35，纱支42/2×21 密度84×64， | 覆肩、袋盖等标志布配料
|  |  | A、B、C专用标志钮扣 | 36# | 前门襟（顺色）
|  |  | 四眼塑脂扣 | 1.5cm | 裤掩襟扣（顺色）
|  |  | 涤纶线 | 403 | 缝纫、环缝、锁眼、钉扣
2 | 夏服（男） | 特号、1号、2号、3号、4号 | 浅驼色涤府绸 | T/C 65/35，纱支45×45 密度110×76
|  |  | 灰蓝色涤府绸 | T/C 65/35，纱支45×45 密度110×76
|  |  | 白色涤棉平布 | T/C 80/20，纱支30×30 密度 68×68 | 袋布、腰里。可用面料、可搭配
|  |  | 粘合衬 | PE30S×30S\\21S×21S (无纺) 幅宽：0.9m | 领面、腰里
|  |  | 浅蓝涤府绸标志布 | T/C 65/35，纱支45×45 密度110×76 | 覆肩、袋盖等标志布配料
|  |  | 灰蓝涤府绸标志布 | T/C 65/35，纱支45×45 密度110×76 | 裤子标志布配料
|  |  | A、B、C专用标志钮扣 | 24# | 前门襟（顺色）
|  |  | A、B、C专用标志钮扣 | 24# | 裤掩襟扣
|  |  | A、B、C专用标志钮扣 | 36# | 裤腰
|  |  | 涤纶线 | 403 | 缝纫、环缝、锁眼、钉扣
3 | 罩衣（男） | 特号、1号、2号、3号、4号 | 灰蓝沙卡 | T/C 65/35，纱支21×21 密度108×58
|  |  | 白色涤棉平布 | T/C 80/20，纱支30×30 密度 68×68 | 可用面料、可搭配
|  |  | 粘合衬 | PE30S×30S\\21S×21S (无纺) 幅宽：0.9m | 领面、腰里
|  |  | 灰蓝线府绸标志布 | T/C 65/35，纱支42/2×21 密度84×64， | 覆肩等标志布配料
|  |  | A、B、C专用标志钮扣 | 36# | 前门襟（顺色）
|  |  | 四眼塑脂扣 | 1.5cm | 裤掩襟扣（顺色）
|  |  | 涤纶线 | 403 | 缝纫、环缝、锁眼、钉扣
4 | 棉衣（男） | 特号、1号、2号、3号、4号 | 灰蓝线府绸 | T/C 65/35，纱支42/2×21 密度84×64
|  |  | 水洗布 | T/C 65/35，纱支45×45 密度96×72
|  |  | 白色涤棉平布 | T/C 80/20，纱支30×30 密度 68×68 | 袋布、腰里。可用面料、可搭配
|  |  | 粘合衬 | PE30S×30S\\21S×21S (无纺) 幅宽：0.9m | 领面、腰里
|  |  | 灰蓝线府绸标志布 | T/C 65/35，纱支42/2×21 密度84×64， | 覆肩等标志布配料
|  |  | A、B、C专用标志钮扣 | 24# | 前门襟（顺色）
|  |  | 四眼塑脂扣 | 24# | 裤掩襟扣
|  |  | 涤纶线 | 36# | 缝纫、环缝、锁眼、钉扣
|  |  | 喷胶棉 | 身240g
袖180g
5 | 短裤（男） | 特号、1号、2号、3号、4号 | 灰蓝色涤府绸 | T/C 80/20，纱支30×30 密度 68×68 | 可用面料、可搭配
|  |  | 白色涤棉平布 | T/C 80/20，纱支30×30 密度 68×68 | 腰里
|  |  | 粘合衬 | PE30S×30S\\21S×21S (无纺) 幅宽：0.9m | 裤腰
|  |  | 灰蓝涤府绸标志布 | T/C 80/20，纱支30×30 密度 68×68 | 覆肩、袋盖等标志布配料
|  |  | A、B、C专用标志钮扣 | 24# | 裤掩襟扣（顺色）
|  |  | A、B、C专用标志钮扣 | 36# | 裤腰
|  |  | 涤纶线 | 403 | 缝纫、环缝、锁眼、钉扣
6 | 男棉囚鞋 |  | 1、1、鞋为铁蓝色，松紧口式布面胶棉鞋。男棉鞋楦型为三型半，女棉鞋楦型为二型半，鞋面前部有 “囚”字变形标记。标记外圆直径26mm，宽度2～2.5mm，标记颜色为白色，有夜间反光功能。2、鞋面用涤棉铁蓝色帆布制作，鞋两侧有两条条形纳米夜视反光标记，间距5mm。夹层为毛毡，鞋里布及中底布为本色涤棉帆布。在鞋内侧显著位置印有区分标识，中底层为发泡海绵，加防霉防臭剂，厚度为9mm。大底为带“囚”字变形标记专用大底，材料为黑色橡胶，后跟高2mm，有防滑功能。围条为黑色橡胶，印有“人”字形暗纹。
7 | 男单囚鞋 |  | 1、鞋为铁蓝色，松紧口式布面胶鞋。男单鞋楦型为三型半，女单鞋楦型为二型半，鞋面前部有 “囚”字变形标记。标记外圆直径26mm，宽度2～2.5mm，标记颜色为白色，有夜间反光功能。2、鞋面用涤棉铁蓝色帆布制作，鞋两侧有两条条形纳米夜视反光标记，间距5mm。鞋里布及中底布为本色涤棉帆布。3、鞋里布及中底布为本色涤棉帆布。在鞋内侧显著位置印有区分标识，中底层为发泡海绵，加防霉防臭剂，厚度为7mm。大底为带“囚”字变形标记专用大底，材料为黑色橡胶，后跟高2mm，有防滑功能。围条为黑色橡胶，印有“人”字形暗纹。
8 | 棉被 | ·150*200 | 200*150cm，总重5斤，二级棉， 包布：全棉印花布全包32×32 68×68
9 | 棉褥 | ·90*200 | 200*90cm ，总重4斤，二级棉， 包布：全棉印花布全包32×32 68×68
10 | 三件套 |  | 湖蓝缎条布 | C100% 缎纹3公分宽纱支40×40 密度130×105 | 被罩规格200*150； 床单规格210*110；枕套规格65*45
|  |  | 白色涤纶线 | 403 | 缝纫，锁定
11 | 内裤（男） |  | 1、汗布，浅灰色，T/C35/65，32普梳。 2、标志布：白底灰蓝条，T/C35/65，160g/㎡，32普梳。
12 | 男士秋衣秋裤 |  | 1、棉毛布，浅灰色，T/C35/65，200g/㎡，32普梳。2、标志布：白底灰蓝条，T/C35/65，200g/㎡，32普梳。罗纹布，浅灰色，T/C35/65，200g/㎡，圆筒，32普梳。
13 | 囚服袜子 |  | 1、袜子，麻灰色，涤棉70%氨纶25%橡根5%，40g/双，纱支21支，橡筋宽8.5cm高2.5cm,袜筒15cm，袜底20cm，袜底宽度8.5cm，2、交织平板，规格22-24，24-28，28-32，袜跟距袜口15cm，袜口8cm，168针针密。变形交织囚字长3.5cm,高2cm,顶端距袜口4cm,白条边1.2cm,蓝条边1.8cm。